## PAG 1
BOLETIM DE SONDAGEM A TRADO
[5 empty] | Obra: | LINHA VERDE NORTE |  |  | Lote: | JARDIM BOTÂNICO | Data de Início:
[5 empty] | Segmento: |  | RUA GUILHERME BORN |  |  |  | Data de Término:
[9 empty] | Estudo: | [ ] caixa de empréstimo | [X] sub-leito
No | POSIÇÃO |  |  | SEÇÃO | PROF. PROG. (m) | HORIZONTES (m) |  | ST | IDENTIFICAÇÃO DE CAMPO QUANTO À TEXTURA, COR, UMIDADE E PLASTICIDADE |  |  | N. A. (m) | ENSAIOS
| ESTACA | LADO | AFAST. EX |  |  | DE | A | PP |  |  |  |  | REG | TIPO
| PROGRESSIVA | [6 empty] | AVL
PP 01 |  | D | 3.6 | R | 1.5 | 0 | 0.065 | PP | CONCRETO ASFALTICO (MASSA FINA)
[6 empty] | 0.065 | 0.15 | PP | SAIBRO: SILTE ARENOSO AMARELO ESCURO VARIEGADO COM MATERIAL GRANULAR, UMIDADE E PLASTICIDADE BAIXAS
[6 empty] | 0.15 | 0.24 | PP | SAIBRO: SILTE ARENOSO ROSA CLARO COM MATERIAL GRANULAR, UMIDADE E PLASTICIDADE BAIXAS
[6 empty] | 0.24 | 0.6 | PP | AREIA GROSSA SILTOSA CINZA ESCURA, COM PEDREGULHO, UMIDADE E PLASTICIDADE BAIXAS
[6 empty] | 0.6 | 0.8 | PP | ARGILA MARROM ESCURA, UMIDADE MÉDIA, PLASTICIDADE ALTA
[6 empty] | 0.8 | 1.5 | ST | ARGILA MARROM ESCURA, UMIDADE MÉDIA, PLASTICIDADE ALTA |  |  | NFE | 1510 | X
PP 02 |  | D | 3.6 | R | 1.5 | 0 | 0.07 | PP | CONCRETO ASFALTICO (MASSA FINA)
[6 empty] | 0.07 | 0.3 | PP | MACADAME HIDRÁULICO COM MATERIAL DE TRAVAMENTO
[6 empty] | 0.3 | 0.5 | PP | AREIA GROSSA SILTOSA, COM PEDREGULHO FINO, UMIDADE E PLASTICIDADE BAIXAS
[6 empty] | 0.5 | 0.9 | PP | ARGILA MARROM CLARA ROSADA VARIEGADA, UMIDADE MÉDIA, PLASTICIDADE ALTA
[6 empty] | 0.9 | 1.5 | ST | ARGILA MARROM CLARA ROSADA VARIEGADA, UMIDADE MÉDIA, PLASTICIDADE ALTA |  |  | NFE | 1511 | X
PP 03 |  | EX | 0 | R | 1.5 | 0 | 0.1 | PP | CAMADA VEGETAL
[6 empty] | 0.1 | 0.5 | PP | CALIÇA
[6 empty] | 0.5 | 0.9 | PP | ARGILA VERMELHA CLARA COM MANCHAS CINZA, UMIDADE E PLASTICIDADE ALTAS |  |  | NFE | 1512 | X
Consórcio
TRAMO