## PAG 1
BOLETIM DE SONDAGEM A TRADO
[5 empty] | Obra: | LINHA VERDE NORTE |  |  | Lote: | JARDIM BOTÂNICO | Data de Início:
[5 empty] | Segmento: |  | RUA HEITOR VALENTE |  |  |  | Data de Término:
[9 empty] | Estudo: | [ ] caixa de empréstimo | [X] sub-leito
No | POSIÇÃO |  |  | SEÇÃO | PROF. PROG. (m) | HORIZONTES (m) |  | ST | IDENTIFICAÇÃO DE CAMPO QUANTO À TEXTURA, COR, UMIDADE E PLASTICIDADE |  |  | N. A. (m) | ENSAIOS
| ESTACA | LADO | AFAST. EX |  |  | DE | A | PP |  |  |  |  | REG | TIPO
| PROGRESSIVA | [6 empty] | AVL
PP 01 |  | D | 2.1 | R | 1.5 | 0 | 0.03 | PP | TRATAMENTO SUPERFICIAL
[6 empty] | 0.03 | 0.35 | PP | SAIBRO: SILTE ARENOSO AMARELO ESCURO COM MATERIAL GRANULAR, UMIDADE E PLASTICIDADE ALTAS
[6 empty] | 0.35 | 0.75 | PP | ARGILA MARROM ESCURA, UMIDADE MÉDIA, PLASTICIDADE ALTA
[6 empty] | 0.75 | 1.5 | ST | ARGILA MARROM ESCURA, UMIDADE MÉDIA, PLASTICIDADE ALTA |  |  | NFE | 1516 | X
PP 02 |  | D | 2.1 | R | 1.5 | 0 | 0.035 | PP | TRATAMENTO SUPERFICIAL
[6 empty] | 0.035 | 0.45 | PP | SAIBRO: SILTE ARENOSO AMARELO ESCURO COM MATERIAL GRANULAR, UMIDADE E PLASTICIDADE BAIXA
[6 empty] | 0.45 | 0.85 | PP | ARGILA MARROM ESCURA COM MANCHAS VERMELHAS, UMIDADE E PLASTICIDADE ALTAS
[6 empty] | 0.85 | 1.5 | ST | ARGILA MARROM ESCURA COM MANCHAS VERMELHAS, UMIDADE E PLASTICIDADE ALTAS |  |  | NFE | 1517 | X
PP 03 |  | D | 2.1 | R | 1.5 | 0 | 0.075 | PP | CONCRETO ASFÁLTICO
[6 empty] | 0.075 | 0.14 | PP | MACADAME HIDRÁULICO COM MATERIAL DE TRAVAMENTO, SATURADO
[6 empty] | 0.14 | 0.3 | PP | SAIBRO: SILTE ARENOSO AMARELO ESCURO COM MATERIAL GRANULAR, UMIDADE E PLASTICIDADE BAIXA
[6 empty] | 0.3 | 0.7 | PP | ARGILA SILTOSA MARROM CLARA ROSADA COM MANCHAS CINZA, UMIDADE BAIXA, PLASTICIDADE ALTA
[6 empty] | 0.7 | 1.5 | ST | ARGILA SILTOSA MARROM CLARA ROSADA COM MANCHAS CINZA, UMIDADE BAIXA, PLASTICIDADE ALTA |  |  | NFE | 1518 | X
Consórcio
TRAMO