## PAG 1
BOLETIM DE SONDAGEM A TRADO
[5 empty] | Obra: | LINHA VERDE NORTE |  |  | Lote: | JARDIM BOTÂNICO | Data de Início: | 2009-11-16
[5 empty] | Segmento: |  | RUA HEITOR VALENTE |  |  |  | Data de Término:
[9 empty] | Estudo: | [ ] caixa de empréstimo | [X] sub-leito
No | POSIÇÃO |  |  | SEÇÃO | PROF. PROG. (m) | HORIZONTES (m) |  | ST | IDENTIFICAÇÃO DE CAMPO QUANTO À TEXTURA, COR, UMIDADE E PLASTICIDADE |  |  |  | N. A. (m) | ENSAIOS
| ESTACA | LADO | AFAST. EX |  |  | DE | A | PP | [5 empty] | REG | TIPO
| PROGRESSIVA | [6 empty] | AVL
PP 01 |  | E | 5 | R | 1.5 | 0 | 0.08 | PP | CONCRETO ASFÁLTICO
[6 empty] | 0.08 | 0.43 | PP | SAIBRO: SILTE ARENOSO AMARELO CLARO COM MATERIAL GRANULAR, UMIDADE E PLASTICIDADE BAIXAS
[6 empty] | 0.43 | 0.83 | PP | ARGILA VERMELHA CLARA COM MANCHAS MARROM, UMIDADE E PLASTICIDADE ALTAS
[6 empty] | 0.83 | 1.5 | ST | ARGILA VERMELHA CLARA COM MANCHAS MARROM, UMIDADE E PLASTICIDADE ALTAS |  |  |  | NFE | 1519 | X
PP 02 |  | E | 4.3 | R | 1.5 | 0 | 0.07 | PP | CONCRETO ASFÁLTICO
[6 empty] | 0.07 | 0.15 | PP | SAIBRO: SILTE ARENOSO AMARELO CLARO COM MATERIAL GRANULAR, UMIDADE E PLASTICIDADE BAIXA
[6 empty] | 0.15 | 0.55 | PP | ARGILA MARROM ESCURA, UMIDADE E PLASTICIDADE ALTAS
[6 empty] | 0.55 | 1.5 | ST | ARGILA MARROM ESCURA, UMIDADE E PLASTICIDADE ALTAS |  |  |  | NFE | 1520 | X
PP 03 |  | D | 4 | R | 1.5 | 0 | 0.04 | PP | CONCRETO ASFÁLTICO
[6 empty] | 0.04 | 0.12 | PP | BRITA GRADUADA
[6 empty] | 0.12 | 0.3 | PP | SAIBRO: SILTE ARENOSO AMARELO CLARO COM MATERIAL GRANULAR, UMIDADE E PLASTICIDADE BAIXA
[6 empty] | 0.3 | 0.7 | PP | ARGILA VERMELHA CLARA COM MANCHAS CINZA, UMIDADE E PLASTICIDADE ALTAS
[6 empty] | 0.7 | 1.5 | ST | ARGILA VERMELHA CLARA COM MANCHAS CINZA, UMIDADE E PLASTICIDADE ALTAS |  |  |  | NFE | 1521 | X
PP 04 |  | D | 3.6 | R | 1.5 | 0 | 0.05 | PP | CONCRETO ASFÁLTICO
[6 empty] | 0.05 | 0.12 | PP | BRITA GRADUADA COM CALIÇA
[6 empty] | 0.12 | 0.14 | PP | PRÉ MISTURADO A FRIO
[6 empty] | 0.14 | 0.26 | PP | SAIBRO: SILTE ARENOSO AMARELO CLARO COM MATERIAL GRANULAR, UMIDADE E PLASTICIDADE BAIXA
[6 empty] | 0.26 | 0.66 | PP | ARGILA VERMELHA CLARA COM MANCHAS CINZA, UMIDADE E PLASTICIDADE ALTAS
[6 empty] | 0.66 | 1.5 | ST | ARGILA VERMELHA CLARA COM MANCHAS CINZA, UMIDADE E PLASTICIDADE ALTAS |  |  |  | NFE | 1522 | X
Consórcio
TRAMO