## AM
QUADRO RESUMO DOS RESULTADOS DOS ENSAIOS
OSL | 45 09 |  |  | CLIENTE | IPPUC
OBRA |  |  |  | RUA AGAMENON MAGALHÃES |  |  |  |  | DATA | 11/2009
LOCAL |  |  |  | LOTE 1
REGISTRO |  |  |  | 2F48 | 2F50 | 2F52 | 2F54 | 1F16 | 2F56 | 2F57
|  |  |  | 691 | 673 | 679 | 664 | 709 | 715 | 721
ESTACA |  |  |  | 11 | 17 | 24 | 29 | 35 | 41 | 47
PROFUNDIDADE (m) |  |  |  | 0,15 - 1,50 | 0,15 - 1,50 | 0,15 - 1,50 | 0,15 - 1,50 | 0,15 - 1,50 | 0,15 - 1,50 | 0,15 - 1,50
POSIÇÃO (LE / EX / LD)
PROFUNDIDADE
GRANULOMETRIA | % passando nas peneiras (mm - nominais) | 63.5 | 2 1/2 "
|  | 50.8 | 2"
|  | 38.1 | 1 1/2"
|  | 25.4 | 1"
|  | 19 | 3/4" |  |  |  | 100
|  | 12.7 | 1/2" |  |  | 100 | 97.85177 | 100
|  | 9.5 | 3/8" |  |  | 99.86098 | 97.76844 | 99.85811 | 100
|  | 4.8 | No 4 |  | 99.95577 | 98.75407 | 97.43716 | 99.59847 | 99.84495 | 100
|  | 2 | No 10 | 99.98665 | 99.60081 | 96.41795 | 96.71262 | 99.26839 | 99.36321 | 99.90029
|  | 1.2 | No 16
|  | 0.6 | No 30
|  | 0.42 | No 40 | 99.40016 | 95.56158 | 85.25686 | 72.71191 | 96.81047 | 97.3769 | 96.67042
|  | 0.25 | No 60
|  | 0.15 | No 100
|  | 0.075 | No 200 | 98.77522 | 86.0922 | 75.33158 | 61.39893 | 93.72783 | 93.70223 | 90.00163
% < 0,05 mm
% < 0,005 mm
CLASSIFICAÇÃO | PEDREGULHO (76 - 2 mm) |  |  | 0.01335298 | 0.3991872 | 3.582053 | 3.287381 | 0.7316081 | 0.6367948 | 0.09971203
| AREIA GROSSA (2 - 0,42 mm) |  |  | 0.5864838 | 4.039232 | 11.16108 | 24.00071 | 2.45792 | 1.986308 | 3.229869
| AREIA FINA (0,42 - 0,05 mm) |  |  | 99.40016 | 95.56158 | 85.25686 | 72.71191 | 96.81047 | 97.3769 | 96.67042
SILTE (0,05 - 0,005 mm)
ARGILA (< 0,005 mm)
INDICES | L.L.(%) |  |  | 88.4 | 65.5 | 56.7 | 56.1 | 60.9 | 64.1 | 59.3
| L.P.(%) |  |  | 44.6 | 29.8 | 31.2 | 26.5 | 38.6 | 38.3 | 37.2
| I.P. |  |  | 43.8 | 35.7 | 25.5 | 29.6 | 22.3 | 25.8 | 22.1
| I.G. |  |  | 20 | 20 | 17.54 | 15.2449 | 16.92 | 18.32 | 16.7
CLASSIFICAÇÃO S.U.C.S. |  |  |  | MH | CH | MH | CH | MH | MH | MH
CLASSIFICAÇÃO T.R.B. |  |  |  | A-7-5 | A-7-6 | A-7-5 | A-7-6 | A-7-5 | A-7-5 | A-7-5
COMPACTAÇÃO | Energia
Dens.máxima (g/cm3)
hot (%)
Expansão (%)
ISC%
ISIG %
CLASSIFICAÇÃO MCT
IN SITU | ISC in natura |  |  | 8.9 | 5.6 | 4.7 | 7.5 | 8.9 | 1.5 | 3.6
| Prof. (m) |  |  | 1,00 - 1,20 | 1,00 - 1,20 | 1,00 - 1,20 | 1,00 - 1,20 | 1,00 - 1,20 | 1,00 - 1,20 | 1,00 - 1,20
| hnat % |  |  | 41.2 | 46.05 | 50.9 | 46.05 | 41.2 | 49.1 | 45.15
| Densidade (g/cm3) |  |  | 1.195 | 1.147 | 1.099 | 1.147 | 1.195 | 1.117 | 1.156
GC%
Consórcio
TRAMO

## AM (2)
QUADRO RESUMO DOS RESULTADOS DOS ENSAIOS
OSL | 45 09 |  |  | CLIENTE | IPPUC
OBRA |  |  |  | RUA AGAMENON MAGALHÃES |  | DATA | 11/2009
LOCAL |  |  |  | LOTE 1
REGISTRO |  |  |  | 2F58 | 2F59
724
ESTACA |  |  |  | 53 | 59+10
PROFUNDIDADE (m) |  |  |  | 0,15 - 1,50 | 0,15 - 1,50
POSIÇÃO (LE / EX / LD)
PROFUNDIDADE
GRANULOMETRIA | % passando nas peneiras (mm - nominais) | 63.5 | 2 1/2 "
|  | 50.8 | 2"
|  | 38.1 | 1 1/2"
|  | 25.4 | 1"
|  | 19 | 3/4"
|  | 12.7 | 1/2"
|  | 9.5 | 3/8" | 100
|  | 4.8 | No 4 | 99.94881 | 100
|  | 2 | No 10 | 99.66923 | 99.92618
|  | 1.2 | No 16
|  | 0.6 | No 30
|  | 0.42 | No 40 | 96.38182 | 99.53883
|  | 0.25 | No 60
|  | 0.15 | No 100
|  | 0.075 | No 200 | 90.33722 | 98.52336
| % < 0,05 mm |  |  |  | 96.9
| % < 0,005 mm |  |  |  | 81.8
CLASSIFICAÇÃO | PEDREGULHO (76 - 2 mm) |  |  | 0.3307659 | 0.07382162
| AREIA GROSSA (2 - 0,42 mm) |  |  | 3.287414 | 0.3873447
| AREIA FINA (0,42 - 0,05 mm) |  |  | 96.38182 | 2.638834
| SILTE (0,05 - 0,005 mm) |  |  |  | 15.1
| ARGILA (< 0,005 mm) |  |  |  | 81.8
INDICES | L.L.(%) |  |  | 59.4 | 70.4
| L.P.(%) |  |  | 40.1 | 42.4
| I.P. |  |  | 19.3 | 28
| I.G. |  |  | 15.6 | 19.2
CLASSIFICAÇÃO S.U.C.S. |  |  |  | MH | MH
CLASSIFICAÇÃO T.R.B. |  |  |  | A-7-5 | A-7-5
COMPACTAÇÃO | Energia
Dens.máxima (g/cm3)
hot (%)
Expansão (%)
ISC%
ISIG %
CLASSIFICAÇÃO MCT
IN SITU | ISC in natura |  |  | 3 | 5.8
| Prof. (m) |  |  | 1,00 - 1,20 | 0,70 - 0,90
| hnat % |  |  | 43.625 | 48.475
| Densidade (g/cm3) |  |  | 1.171 | 1.123
GC%
Consórcio
TRAMO

## RC
QUADRO RESUMO DOS RESULTADOS DOS ENSAIOS
OSL | 45 09 |  |  | CLIENTE | IPPUC
OBRA |  |  |  | RUA ROBERTO CICHON |  |  |  |  | DATA | 11/2009
LOCAL |  |  |  | LOTE 1
REGISTRO |  |  |  | 2F46 | 2F47 | 2F49 | 2F51 | 2F53 | 1F15 | 2F55
|  |  |  | 685 | 689 | 691 | 676 | 697 | 703 | 709
ESTACA |  |  |  | 3+10m | 10 | 15+10m | 22 | 27 | 35 | 41+5m
PROFUNDIDADE (m) |  |  |  | 0,15 - 1,50 | 0,15 - 1,50 | 0,15 - 1,50 | 0,15 - 1,50 | 0,15 - 1,50 | 0,15 - 1,50 | 0,15 - 1,50
POSIÇÃO (LE / EX / LD)
PROFUNDIDADE
GRANULOMETRIA | % passando nas peneiras (mm - nominais) | 63.5 | 2 1/2 "
|  | 50.8 | 2"
|  | 38.1 | 1 1/2"
|  | 25.4 | 1" | 100
|  | 19 | 3/4" | 99.86098
|  | 12.7 | 1/2" | 100 |  |  | 100 |  | 100 | 100
|  | 9.5 | 3/8" | 99.86098 | 100 |  | 99.84015 |  | 99.66319 | 99.85811
|  | 4.8 | No 4 | 98.75407 | 99.58921 |  | 99.52247 | 100 | 99.64259 | 99.59847
|  | 2 | No 10 | 96.41795 | 97.97611 | 99.98665 | 98.99335 | 99.90858 | 99.56431 | 99.26839
|  | 1.2 | No 16
|  | 0.6 | No 30
|  | 0.42 | No 40 | 85.25686 | 87.41531 | 99.40016 | 93.7743 | 97.85071 | 99.10603 | 96.81047
|  | 0.25 | No 60
|  | 0.15 | No 100
|  | 0.075 | No 200 | 75.33158 | 76.39958 | 98.77522 | 84.70863 | 94.56026 | 98.48111 | 93.72783
% < 0,05 mm
% < 0,005 mm
CLASSIFICAÇÃO | PEDREGULHO (76 - 2 mm) |  |  | 3.582053 | 2.023885 | 0.01335298 | 1.006652 | 0.09141815 | 0.4356948 | 0.7316081
| AREIA GROSSA (2 - 0,42 mm) |  |  | 11.16108 | 10.5608 | 0.5864838 | 5.219043 | 2.057871 | 0.4582738 | 2.45792
| AREIA FINA (0,42 - 0,05 mm) |  |  | 85.25686 | 87.41531 | 99.40016 | 93.7743 | 97.85071 | 99.10603 | 96.81047
SILTE (0,05 - 0,005 mm)
ARGILA (< 0,005 mm)
INDICES | L.L.(%) |  |  | 56.7 | 56.6 | 88.4 | 61.3 | 67.7 | 90.9 | 60.9
| L.P.(%) |  |  | 31.2 | 31.9 | 44.6 | 30.1 | 37.7 | 37 | 38.6
| I.P. |  |  | 25.5 | 24.7 | 43.8 | 31.2 | 30 | 53.9 | 22.3
| I.G. |  |  | 17.54 | 17.2 | 20 | 20 | 20 | 20 | 16.92
CLASSIFICAÇÃO S.U.C.S. |  |  |  | MH | MH | MH | CH | MH | CH | MH
CLASSIFICAÇÃO T.R.B. |  |  |  | A-7-5 | A-7-5 | A-7-5 | A-7-5 | A-7-5 | A-7-5 | A-7-5
COMPACTAÇÃO | Energia
Dens.máxima (g/cm3)
hot (%)
Expansão (%)
ISC%
ISIG %
CLASSIFICAÇÃO MCT
IN SITU | ISC in natura |  |  | 3 | 1 | 2.3 | 1.8 | 4.2 | 3.5 | 1.6
| Prof. (m) |  |  | 1,00 - 1,20 | 1,00 - 1,20 | 1,00 - 1,20 | 1,00 - 1,20 | 1,00 - 1,20 | 1,00 - 1,20 | 0,70 - 0,90
| hnat % |  |  | 49.05 | 52.2 | 45.9 | 39.6 | 38.9 | 38.2 | 53.7
| Densidade (g/cm3) |  |  | 1.217 | 1.083 | 1.351 | 1.619 | 1.463 | 1.307 | 1.05
GC%
Consórcio
TRAMO