## PAG 1
BOLETIM DE SONDAGEM A TRADO
[5 empty] | Obra: | LINHA VERDE NORTE |  |  | Lote: | 4 | Data de Início:
[5 empty] | Segmento: |  | RUA PINTOR RICARDO KRIEGER |  |  |  | Data de Término:
[9 empty] | Estudo: | [ ] caixa de empréstimo | [X] sub-leito
No | POSIÇÃO |  |  | SEÇÃO | PROF. PROG. (m) | HORIZONTES (m) |  | ST | IDENTIFICAÇÃO DE CAMPO QUANTO À TEXTURA, COR, UMIDADE E PLASTICIDADE |  |  | N. A. (m) | ENSAIOS
| ESTACA | LADO | AFAST. EX |  |  | DE | A | PP |  |  |  |  | REG | TIPO
| PROGRESSIVA | [6 empty] | AVL
| 1 | D | 2.7 | C | 1.5 | 0 | 0.04 | PP | CONCRETO ASFÁLTICO.
[6 empty] | 0.04 | 0.14 | PP | BRITA GRADUADA.
[6 empty] | 0.14 | 0.29 | PP | (SAIBRO) SILTE ARENOSO MARROM CLARO ALARANJADO COM MATERIAL GRANULAR, UMIDADE E PLASTICIDADE BAIXAS.
[6 empty] | 0.29 | 0.69 | PP | ARGILA MARROM CLARA COM PEDREGULHOS, UMIDADE E PLASTICIDADE ALTAS. |  |  |  | 5 | INDEF.
[6 empty] | 0.69 | 1.5 | ST | ARGILA MARROM CLARA COM PEDREGULHOS, UMIDADE E PLASTICIDADE ALTAS. |  |  | NFE | 5 | X
| 4 |  | 3.3 | C | 1.5 | 0 | 0.05 | PP | CONCRETO ASFÁLTICO.
[6 empty] | 0.05 | 0.25 | PP | (SAIBRO) AREIA GROSA SILTOSA MARROM ESCURA COM PEDREGULHO, UMIDADE E PLASTICIDADE BAIXA.
[6 empty] | 0.25 | 0.5 | PP | (SAIBRO) AREIA GROSA SILTOSA MARROM ESCURA COM BLOCOS DE MATERIAL GRANULAR, UMIDADE E PLASTICIDADE BAIXA.
[6 empty] | 0.5 | 0.9 | PP | ARGILA MARROM ESCURA COM MANCHAS CINZA, PEDREGULHO, UMIDADE E PLASTICIDADE ALTAS. |  |  |  | 6 | INDEF.
[6 empty] | 0.9 | 1.5 | ST | ARGILA MARROM ESCURA COM MANCHAS CINZA, PEDREGULHO, UMIDADE E PLASTICIDADE ALTAS. |  |  | NFE | 6 | X
| 7 | E | 1.7 | MC | 1.5 | 0 | 0.07 | PP | CONCRETO ASFALTICO.
[6 empty] | 0.07 | 0.14 | PP | MACADAME HIDRÁULICO COM MATERIAL DE TRAVAMENTO PEDRISCO + PÓ.
[6 empty] | 0.14 | 0.54 | PP | ARGILA MAROM CLARA COM MANCHAS ROSA, UMIDADE E PLASTICIDADE ALTA. |  |  |  | 7 | INDEF.
[6 empty] | 0.54 | 1.5 | ST | ARGILA MAROM CLARA COM MANCHAS ROSA, UMIDADE E PLASTICIDADE ALTA. |  |  | NFE | 7 | X
Consórcio
TRAMO