## ViaLocal
TRECHO | SH | ESTACA | [5 empty] | Ext. | Dc | Np | Dadm | Raio | Qualidade | Critério | Medidas | HCB
|  | Inicial |  |  | Final |  |  |  | BENK. |  |  | Curvat. | Estrutural | p/ cálculo | Corretivas
| N.º | [6 empty] | (m) | (0,01mm) | USACE | (0,01mm) | (m) |  | do reforço |  | (cm)
Faixa Externa
1 | 1 | 193 | + | 0 | 199 | + | 0 | 120 | 106.4924 | 10000000 | 59.9791 | 162.835 | Regular | Deflectométrico | Reforço | 9.9727
Faixa Interna
1 | 1 | 193 | + | 0 | 199 | + | 0 | 120 | 92.5178 | 10000000 | 59.9791 | 112.7094 | Regular | Deflectométrico | Reforço | 7.529
DIMENSIONAMENTO DO REFORÇO DO PAVIMENTO DNER PR0-11/79
[9 empty] | HCB | : espessura de reforço em CBUQ
Via Local Direita (Trecho: Rua Batista da Costa à Rua Arthur Euclides de Moura)
101

## folha (1)
DETERMINAÇÃO DAS DEFLEXÕES RECUPERÁVEIS
DO PAVIMENTO COM A VIGA BENKELMAN
VIGA Nº : | [6 empty] | Data: 11/03/03
FATOR (F): |  | a b | -2
|  | CONFIG. DA | LEITURAS (mm) |  |  | DEFLEXÃO | DEFLEXÃO | RAIO
ESTAÇÃO | ESTACA | SEÇÃO TRANS | INICIAL | INTERMED. | FINAL | D0 = (L0 - LF) x F | D25 = (L25 - LF) x F | 6250
| (PROJETO) |  | (L0) | (L25) | (LF) | (D0) | (D25) | 2(D0 - D25) | Dm | S | Dc | Rm | S | Rc
100 | 187 | LD | 510 | 500 | 474 | 72 | 52 | 156.25
102 | 189 | LD | 503 | 500 | 458 | 90 | 84 | 520.8333
104 | 191 | LD | 505 | 500 | 467 | 76 | 66 | 312.5
106 | 193 | LD | 504 | 500 | 441 | 126 | 118 | 390.625
108 | 195 | LD | 506 | 500 | 456 | 100 | 88 | 260.4167 | 90 | 16.4924 | 106.4924 | 587.3843 | 424.5493 | 162.835
112 | 199 | LD | 503 | 500 | 464 | 78 | 72 | 520.8333
114 | 201 | LD | 502 | 500 | 459 | 86 | 82 | 781.25
116 | 203 | LD | 510 | 508 | 461 | 98 | 94 | 781.25
118 | 205 | LD | 509 | 508 | 467 | 84 | 82 | 1562.5
120 | 207 | LD | 506 | 503 | 467 | 78 | 72 | 520.8333
122 | 209 | LD | 509 | 507 | 465 | 88 | 84 | 781.25
124 | 211 | LD | 523 | 512 | 480 | 86 | 64 | 142.0455
126 | 213 | LD | 523 | 507 | 470 | 106 | 74 | 97.6562
128 | 215 | LD | 526 | 509 | 469 | 114 | 80 | 91.9118
130 | 217 | LD | 516 | 508 | 474 | 84 | 68 | 195.3125
132 | 219 | LD | 515 | 505 | 483 | 64 | 44 | 156.25 | 92.4615 | 13.7636 | 106.2251 | 198.6446 | 212.34 | -13.6955
134 | 221 | LD | 529 | 504 | 474 | 110 | 60 | 62.5
136 | 223 | LD | 532 | 508 | 489 | 86 | 38 | 65.1042
138 | 225 | LD | 527 | 510 | 480 | 94 | 60 | 91.9118
140 | 227 | LD | 517 | 509 | 471 | 92 | 76 | 195.3125
142 | 229 | LD | 521 | 506 | 470 | 102 | 72 | 104.1667
144 | 231 | LD | 526 | 506 | 477 | 98 | 58 | 78.125
101 | 188 | LE | 506 | 500 | 476 | 60 | 48 | 260.4167
103 | 190 | LE | 512 | 505 | 478 | 68 | 54 | 223.2143
105 | 192 | LE | 513 | 507 | 490 | 46 | 34 | 260.4167
107 | 194 | LE | 518 | 508 | 473 | 90 | 70 | 156.25
109 | 196 | LE | 515 | 507 | 477 | 76 | 60 | 195.3125 | 76.6 | 15.9178 | 92.5178 | 210.6421 | 97.9327 | 112.7094
111 | 198 | LE | 511 | 506 | 463 | 96 | 86 | 312.5
111+14 | 198+14 | LE | 523 | 508 | 486 | 74 | 44 | 104.1667
113 | 200 | LE | 513 | 509 | 465 | 96 | 88 | 390.625
115 | 202 | LE | 522 | 505 | 480 | 84 | 50 | 91.9118
117 | 204 | LE | 520 | 506 | 482 | 76 | 48 | 111.6071
119 | 206 | LE | 517 | 503 | 479 | 76 | 48 | 111.6071
121 | 208 | LE | 515 | 504 | 473 | 84 | 62 | 142.0455
121+12 | 208+12 | LE | 519 | 505 | 470 | 98 | 70 | 111.6071
123 | 210 | LE | 530 | 505 | 479 | 102 | 52 | 62.5
125 | 212 | LE | 521 | 507 | 467 | 108 | 80 | 111.6071
127 | 214 | LE | 512 | 505 | 468 | 88 | 74 | 223.2143
129 | 216 | LE | 514 | 509 | 464 | 100 | 90 | 312.5
130+2 | 217+2 | LE | 530 | 500 | 450 | 160 | 100 | 52.0833
131 | 218 | LE | 516 | 505 | 478 | 76 | 54 | 142.0455 | 110 | 23.8747 | 133.8747 | 112.2352 | 67.2484 | 44.9868
131+17 | 218+17 | LE | 540 | 509 | 466 | 148 | 86 | 50.4032
133 | 220 | LE | 523 | 505 | 463 | 120 | 84 | 86.8056
135 | 222 | LE | 522 | 508 | 471 | 102 | 74 | 111.6071
135+17 | 222+17 | LE | 530 | 511 | 468 | 124 | 86 | 82.2368
137 | 224 | LE | 529 | 506 | 470 | 118 | 72 | 67.9348
139 | 226 | LE | 526 | 508 | 467 | 118 | 82 | 86.8056
141 | 228 | LE | 517 | 502 | 463 | 108 | 78 | 104.1667
143 | 230 | LE | 540 | 508 | 470 | 140 | 76 | 48.8281
Rodovia: BR-476
Sentido: São Paulo
Trecho: Rua Batista da Costa à Rua Arthur Euclides de Moura
R =