## Via Local
TRECHO | SH | ESTACA | [5 empty] | Ext. | Dc | Np | Dadm | Raio | Qualidade | Critério | Medidas | HCB
|  | Inicial |  |  | Final |  |  |  | BENK. |  |  | Curvat. | Estrutural | p/ cálculo | Corretivas
| N.º | [6 empty] | (m) | (0,01mm) | USACE | (0,01mm) | (m) |  | do reforço |  | (cm)
Faixa Interna
2 | 5 | 299 | + | 0 | 316 | + | 0 | 340 | 89.6285 | 10000000 | 59.9791 | 35.2516 | Má | Resistência | Reforço ou Reconstrução | 6.9779
| 6 | 327 | + | 10 | 353 | + | 0 | 510 | 106.5426 | 10000000 | 59.9791 | 35.8025 | Má | Resistência | Reforço ou Reconstrução | 9.9809
| 7 | 377 | + | 0 | 380 | + | 10 | 70 | 80 | 10000000 | 59.9791 | 62.5 | Má | Resistência | Reforço ou Reconstrução | 5.0036
Faixa Externa
2 | 5 | 299 | + | 0 | 316 | + | 0 | 340 | 82.3631 | 10000000 | 59.9791 | 78.7669 | Má | Resistência | Reforço ou Reconstrução | 5.5093
| 6 | 327 | + | 10 | 353 | + | 0 | 510 | 97.8104 | 10000000 | 59.9791 | 82.1617 | Má | Resistência | Reforço ou Reconstrução | 8.4954
| 7 | 377 | + | 0 | 380 | + | 10 | 70 | 54 | 10000000 | 59.9791 | 390.625 | Boa | Sem Reforço | Correções de Superfície | 0
DIMENSIONAMENTO DO REFORÇO DO PAVIMENTO DNER PR0-11/79
Via Local Esquerda | [8 empty] | HCB | : espessura de reforço em CBUQ
98

## Francisco
DETERMINAÇÃO DAS DEFLEXÕES RECUPERÁVEIS
DO PAVIMENTO COM A VIGA BENKELMAN
VIGA Nº : | [6 empty] | Data: 12/03/03
FATOR (F): |  | a b | -2
|  | CONFIG. DA | LEITURAS (mm) |  |  | DEFLEXÃO | DEFLEXÃO | RAIO
ESTAÇÃO | ESTACA | SEÇÃO TRANS | INICIAL | INTERMED. | FINAL | D0 = (L0 - LF) x F | D25 = (L25 - LF) x F | 6250
| (PROJETO) |  | (L0) | (L25) | (LF) | (D0) | (D25) | 2(D0 - D25) | Dm | S | Dc | Rm | S | Rc
624 | 205+18 | LD | 523 | 505 | 489 | 68 | 32 | 86.8056
628 | 201+18 | LD | 526 | 510 | 492 | 68 | 36 | 97.6562
632 | 197+18 | LD | 523 | 508 | 490 | 66 | 36 | 104.1667 | 64.8 | 8.5557 | 73.3557 | 150.7316 | 134.5794 | 16.1523
636 | 193+18 | LD | 514 | 510 | 489 | 50 | 42 | 390.625
640 | 189+18 | LD | 531 | 510 | 495 | 72 | 30 | 74.4048
644 | 185+18 | LD | 524 | 506 | 500 | 48 | 12 | 86.8056
648 | 181+18 | LD | 542 | 521 | 505 | 74 | 32 | 74.4048
652 | 177+18 | LD | 529 | 509 | 482 | 94 | 54 | 78.125
656 | 173+18 | LD | 544 | 513 | 491 | 106 | 44 | 50.4032 | 80.5714 | 20.452 | 101.0235 | 85.1657 | 33.5036 | 51.6621
660 | 169+18 | LD | 529 | 510 | 480 | 98 | 60 | 82.2368
664 | 165+18 | LD | 532 | 509 | 500 | 64 | 18 | 67.9348
668 | 161+18 | LD | 525 | 515 | 485 | 80 | 60 | 156.25
626 | 203+18 | LE | 523 | 510 | 477 | 92 | 66 | 120.1923
630 | 199+18 | LE | 522 | 508 | 489 | 66 | 38 | 111.6071 | 82 | 12.5433 | 94.5433 | 116.5436 | 11.219 | 105.3247
634 | 195+18 | LE | 520 | 505 | 481 | 78 | 48 | 104.1667
638 | 191+18 | LE | 518 | 506 | 472 | 92 | 68 | 130.2083
646 | 183+18 | LE | 542 | 509 | 492 | 100 | 34 | 47.3485
650 | 179+18 | LE | 541 | 512 | 480 | 122 | 64 | 53.8793
654 | 175+18 | LE | 531 | 500 | 478 | 106 | 44 | 50.4032
654+5 | 171+18 | LE | 532 | 509 | 476 | 112 | 66 | 67.9348 | 98.2857 | 18.2365 | 116.5223 | 71.4208 | 28.6536 | 42.7672
658 | 167+18 | LE | 523 | 500 | 482 | 82 | 36 | 67.9348
662 | 163+18 | LE | 530 | 511 | 481 | 98 | 60 | 82.2368
666 | 159+18 | LE | 520 | 508 | 486 | 68 | 44 | 130.2083
Rodovia: BR-476
Sentido: Porto Alegre
Trecho: Rua Francisco H. até Irene Dutra
R =

## OresteFxInterna
DETERMINAÇÃO DAS DEFLEXÕES RECUPERÁVEIS
DO PAVIMENTO COM A VIGA BENKELMAN
VIGA Nº : | [6 empty] | Data: 12/03/03
FATOR (F): |  | a b | -2
|  | CONFIG. DA | LEITURAS (mm) |  |  | DEFLEXÃO | DEFLEXÃO | RAIO
ESTAÇÃO | ESTACA | SEÇÃO TRANS | INICIAL | INTERMED. | FINAL | D0 = (L0 - LF) x F | D25 = (L25 - LF) x F | 6250
| (PROJETO) |  | (L0) | (L25) | (LF) | (D0) | (D25) | 2(D0 - D25) | Dm | S | Dc | Rm | S | Rc
386 | 422+10 | LE | 528 | 522 | 497 | 62 | 50 | 260.4167
390 | 418+10 | LE | 515 | 509 | 482 | 66 | 54 | 260.4167
394 | 414+10 | LE | 513 | 505 | 481 | 64 | 48 | 195.3125
398 | 410+10 | LE | 528 | 517 | 483 | 90 | 68 | 142.0455
402 | 406+10 | LE | 539 | 525 | 505 | 68 | 40 | 111.6071
406 | 402+10 | LE | 513 | 508 | 482 | 62 | 52 | 312.5 | 72.1818 | 16.9577 | 89.1395 | 162.7021 | 88.4598 | 74.2423
410 | 398+10 | LE | 540 | 511 | 491 | 98 | 40 | 53.8793
414 | 394+10 | LE | 518 | 505 | 492 | 52 | 26 | 120.1923
418 | 390+10 | LE | 530 | 502 | 478 | 104 | 48 | 55.8036
422 | 386+10 | LE | 531 | 512 | 498 | 66 | 28 | 82.2368
426 | 382+10 | LE | 513 | 505 | 482 | 62 | 46 | 195.3125
430 | 378+10 | LE | 540 | 515 | 500 | 80 | 30 | 62.5 |  |  | 80 |  |  | 62.5
458 | 350+10 | LE | 528 | 500 | 482 | 92 | 36 | 55.8036
462 | 346+10 | LE | 518 | 505 | 461 | 114 | 88 | 120.1923
466 | 342+10 | LE | 522 | 508 | 483 | 78 | 50 | 111.6071
470 | 338+10 | LE | 528 | 508 | 498 | 60 | 20 | 78.125
474 | 334+10 | LE | 522 | 500 | 469 | 106 | 62 | 71.0227
478 | 330+10 | LE | 530 | 508 | 499 | 62 | 18 | 71.0227
482 | 326+10 | LE | 515 | 509 | 483 | 64 | 52 | 260.4167 | 86 | 20.5426 | 106.5426 | 100.0216 | 64.2192 | 35.8025
486 | 322+10 | LE | 531 | 502 | 480 | 102 | 44 | 53.8793
490 | 318+10 | LE | 530 | 510 | 482 | 96 | 56 | 78.125
494 | 314+10 | LE | 545 | 518 | 495 | 100 | 46 | 57.8704
498 | 310+10 | LE | 513 | 508 | 481 | 64 | 54 | 312.5
502 | 306+10 | LE | 530 | 509 | 492 | 76 | 34 | 74.4048 | 72.8 | 16.8285 | 89.6285 | 137.3181 | 102.0666 | 35.2516
506 | 302+10 | LE | 519 | 505 | 485 | 68 | 40 | 111.6071
510 | 298+10 | LE | 520 | 508 | 492 | 56 | 32 | 130.2083
514 | 294+10 | LE | 512 | 500 | 483 | 58 | 34 | 130.2083
518 | 290+10 | LE | 521 | 508 | 486 | 70 | 44 | 120.1923
522 | 286+10 | LE | 510 | 502 | 463 | 94 | 78 | 195.3125
526 | 282+10 | LE | 531 | 509 | 495 | 72 | 28 | 71.0227 | 83 | 16.527 | 99.527 | 94.9322 | 49.8072 | 45.125
530 | 278+10 | LE | 537 | 513 | 483 | 108 | 60 | 65.1042
534 | 274+10 | LE | 528 | 500 | 490 | 76 | 20 | 55.8036
538 | 270+10 | LE | 530 | 501 | 484 | 92 | 34 | 53.8793
542 | 266+10 | LE | 523 | 500 | 476 | 94 | 48 | 67.9348
Rodovia: BR-476
Sentido: Porto Alegre
Trecho: Rua Oreste Camili até Rua Emanuel Kant
R =

## OresteFxExterna
DETERMINAÇÃO DAS DEFLEXÕES RECUPERÁVEIS
DO PAVIMENTO COM A VIGA BENKELMAN
VIGA Nº : | [6 empty] | Data: 12/03/03
FATOR (F): |  | a b | -2
|  | CONFIG. DA | LEITURAS (mm) |  |  | DEFLEXÃO | DEFLEXÃO | RAIO
ESTAÇÃO | ESTACA | SEÇÃO TRANS | INICIAL | INTERMED. | FINAL | D0 = (L0 - LF) x F | D25 = (L25 - LF) x F | 6250
| (PROJETO) |  | (L0) | (L25) | (LF) | (D0) | (D25) | 2(D0 - D25) | Dm | S | Dc | Rm | S | Rc
384+12 | 423+18 | LD | 526 | 508 | 467 | 118 | 82 | 86.8056
388 | 420+10 | LD | 512 | 510 | 490 | 44 | 40 | 781.25
392 | 416+10 | LD | 512 | 508 | 486 | 52 | 44 | 390.625
396 | 412+10 | LD | 528 | 509 | 477 | 102 | 64 | 82.2368
400 | 408+10 | LD | 513 | 503 | 467 | 92 | 72 | 156.25
404 | 404+10 | LD | 511 | 503 | 488 | 46 | 30 | 195.3125
408 | 400+10 | LD | 520 | 507 | 476 | 88 | 62 | 120.1923 | 70.9091 | 25.3671 | 96.2762 | 242.383 | 209.7918 | 32.5912
412 | 396+10 | LD | 518 | 507 | 489 | 58 | 36 | 142.0455
416 | 392+10 | LD | 504 | 500 | 474 | 60 | 52 | 390.625
420 | 388+10 | LD | 512 | 505 | 488 | 48 | 34 | 223.2143
424 | 384+10 | LD | 536 | 520 | 500 | 72 | 40 | 97.6562
428 | 380+10 | LD | 509 | 505 | 482 | 54 | 46 | 390.625 |  |  | 54 |  |  | 390.625
456 | 352+10 | LD | 534 | 521 | 497 | 74 | 48 | 120.1923
460 | 348+10 | LD | 522 | 508 | 496 | 52 | 24 | 111.6071
464 | 344+10 | LD | 522 | 510 | 500 | 44 | 20 | 130.2083
468 | 300+10 | LD | 527 | 508 | 478 | 98 | 60 | 82.2368
472 | 336+10 | LD | 526 | 509 | 471 | 110 | 76 | 91.9118
476 | 332+10 | LD | 527 | 512 | 488 | 78 | 48 | 104.1667
480 | 328+10 | LD | 519 | 511 | 499 | 40 | 24 | 195.3125 | 70.8571 | 26.9532 | 97.8104 | 119.3765 | 37.2148 | 82.1617
492 | 316+10 | LD | 523 | 505 | 484 | 78 | 42 | 86.8056
496 | 312+10 | LD | 520 | 506 | 489 | 62 | 34 | 111.6071
500 | 308+10 | LD | 525 | 508 | 487 | 76 | 42 | 91.9118 | 74.8 | 7.5631 | 82.3631 | 92.4771 | 13.7102 | 78.7669
504 | 304+10 | LD | 533 | 512 | 495 | 76 | 34 | 74.4048
508 | 300+10 | LD | 526 | 510 | 485 | 82 | 50 | 97.6562
R =

## WinstonFxInterna
DETERMINAÇÃO DAS DEFLEXÕES RECUPERÁVEIS
DO PAVIMENTO COM A VIGA BENKELMAN
VIGA Nº : | [6 empty] | Data: 12/03/03
FATOR (F): |  | a b | -2
|  | CONFIG. DA | LEITURAS (mm) |  |  | DEFLEXÃO | DEFLEXÃO | RAIO
ESTAÇÃO | ESTACA | SEÇÃO TRANS | INICIAL | INTERMED. | FINAL | D0 = (L0 - LF) x F | D25 = (L25 - LF) x F | 6250
| (PROJETO) |  | (L0) | (L25) | (LF) | (D0) | (D25) | 2(D0 - D25)
802 | 107 | LE | 512 | 500 | 496 | 32 | 8 | 130.2083
806 | 103 | LE | 525 | 508 | 482 | 86 | 52 | 91.9118
810 | 99 | LE | 532 | 508 | 489 | 86 | 38 | 65.1042
814 | 95 | LE | 526 | 515 | 499 | 54 | 32 | 142.0455
818 | 91 | LE | 520 | 500 | 480 | 80 | 40 | 78.125
822 | 87 | LE | 540 | 516 | 503 | 74 | 26 | 65.1042
826 | 83 | LE | 542 | 516 | 493 | 98 | 46 | 60.0962 | 79.3 | 17.0729 | 96.3729 | 104.365 | 79.059 | 25.306
830 | 79 | LE | 506 | 502 | 472 | 68 | 60 | 390.625 | 130.5187
834 | 75 | LE | 530 | 506 | 488 | 84 | 36 | 65.1042 | 36.6177
838 | 71 | LE | 542 | 508 | 498 | 88 | 20 | 45.9559
842 | 67 | LE | 558 | 501 | 464 |  | 74
846 | 65 | LE | 530 | 510 | 498 | 64 | 24 | 78.125
848 | 63 | LE | 539 | 510 | 490 | 98 | 40 | 53.8793
850 | 61 | LE | 532 | 505 | 487 | 90 | 36 | 57.8704
852 | 59 | LE | 524 | 500 | 482 | 84 | 36 | 65.1042
854 | 57 | LE | 530 | 512 | 488 | 84 | 48 | 86.8056
858 | 55 | LE | 521 | 509 | 476 | 90 | 66 | 130.2083
862 | 51 | LE | 531 | 506 | 479 | 104 | 54 | 62.5
866 | 47 | LE | 526 | 510 | 487 | 78 | 46 | 97.6562
870 | 43 | LE | 519 | 512 | 490 | 58 | 44 | 223.2143
874 | 39 | LE | 524 | 508 | 481 | 86 | 54 | 97.6562
Rodovia: BR-476
Sentido: Porto Alegre
Trecho: Rua W. Churchill até Rua João Chede
R =

## WinstonFxExterna
DETERMINAÇÃO DAS DEFLEXÕES RECUPERÁVEIS
DO PAVIMENTO COM A VIGA BENKELMAN
VIGA Nº : | [6 empty] | Data: 12/03/03
FATOR (F): |  | a b | -2
|  | CONFIG. DA | LEITURAS (mm) |  |  | DEFLEXÃO | DEFLEXÃO | RAIO
ESTAÇÃO | ESTACA | SEÇÃO TRANS | INICIAL | INTERMED. | FINAL | D0 = (L0 - LF) x F | D25 = (L25 - LF) x F | 6250
| (PROJETO) |  | (L0) | (L25) | (LF) | (D0) | (D25) | 2(D0 - D25)
800 | 109 | LD | 517 | 506 | 483 | 68 | 46 | 142.0455
804 | 105 | LD | 526 | 508 | 498 | 56 | 20 | 86.8056
808+16 | 101+4 | LD | 524 | 508 | 494 | 60 | 28 | 97.6562
812 | 97 | LD | 530 | 500 | 494 | 72 | 12 | 52.0833
816 | 93 | LD | 539 | 510 | 500 | 78 | 20 | 53.8793
820 | 89 | LD | 517 | 504 | 471 | 92 | 66 | 120.1923
824 | 85 | LD | 527 | 511 | 489 | 76 | 44 | 97.6562
828 | 81 | LD | 528 | 504 | 482 | 92 | 44 | 65.1042 | 80.2105 | 16.9561 | 97.1666 | 90.1789 | 36.1625 | 54.0164
832 | 77 | LD | 520 | 512 | 492 | 56 | 40 | 195.3125 | 122.6007
836 | 73 | LD | 526 | 510 | 470 | 112 | 80 | 97.6562 | 37.8203
840 | 69 | LD | 550 | 514 | 495 | 110 | 38 | 43.4028
844 | 65 | LD | 522 | 500 | 485 | 74 | 30 | 71.0227
848 | 61 | LD | 515 | 501 | 480 | 70 | 42 | 111.6071
852 | 57 | LD | 531 | 505 | 490 | 82 | 30 | 60.0962
856 | 53 | LD | 526 | 506 | 480 | 92 | 52 | 78.125
860 | 49 | LD | 532 | 505 | 480 | 104 | 50 | 57.8704
864 | 45 | LD | 528 | 511 | 489 | 78 | 44 | 91.9118
868 | 41 | LD | 520 | 502 | 488 | 64 | 28 | 86.8056
872 | 37 | LD | 524 | 509 | 480 | 88 | 58 | 104.1667
R =

## IreneFxInterna
DETERMINAÇÃO DAS DEFLEXÕES RECUPERÁVEIS
DO PAVIMENTO COM A VIGA BENKELMAN
VIGA Nº : | [6 empty] | Data: 12/03/03
FATOR (F): |  | a b | -2
|  | CONFIG. DA | LEITURAS (mm) |  |  | DEFLEXÃO | DEFLEXÃO | RAIO
ESTAÇÃO | ESTACA | SEÇÃO TRANS | INICIAL | INTERMED. | FINAL | D0 = (L0 - LF) x F | D25 = (L25 - LF) x F | 6250
| (PROJETO) |  | (L0) | (L25) | (LF) | (D0) | (D25) | 2(D0 - D25)
602 | 227+18 | LE | 516 | 502 | 478 | 76 | 48 | 111.6071
606 | 223+18 | LE | 519 | 505 | 479 | 80 | 52 | 111.6071
610 | 219+18 | LE | 516 | 508 | 496 | 40 | 24 | 195.3125
614 | 215+18 | LE | 522 | 504 | 482 | 80 | 44 | 86.8056
618 | 211+18 | LE | 515 | 503 | 489 | 52 | 28 | 130.2083
622 | 207+18 | LE | 520 | 511 | 480 | 80 | 62 | 173.6111
626 | 203+18 | LE | 523 | 510 | 477 | 92 | 66 | 120.1923
630 | 199+18 | LE | 522 | 508 | 489 | 66 | 38 | 111.6071 | 86.3448 | 23.3426 | 109.6874 | 95.3149 | 35.9402 | 59.3747
634 | 195+18 | LE | 520 | 505 | 481 | 78 | 48 | 104.1667 | 156.3726
638 | 191+18 | LE | 518 | 506 | 472 | 92 | 68 | 130.2083 | 16.317
642 | 187+18 | LE | 532 | 515 | 458 | 148 | 114 | 91.9118
646 | 183+18 | LE | 542 | 509 | 492 | 100 | 34 | 47.3485
650 | 179+18 | LE | 541 | 512 | 480 | 122 | 64 | 53.8793
654 | 175+18 | LE | 531 | 500 | 478 | 106 | 44 | 50.4032
654+5 | 171+18 | LE | 532 | 509 | 476 | 112 | 66 | 67.9348
658 | 167+18 | LE | 523 | 500 | 482 | 82 | 36 | 67.9348
662 | 163+18 | LE | 530 | 511 | 481 | 98 | 60 | 82.2368
666 | 159+18 | LE | 520 | 508 | 486 | 68 | 44 | 130.2083
670 | 155+18 | LE | 512 | 500 | 482 | 60 | 36 | 130.2083
674 | 151+18 | LE | 518 | 502 | 489 | 58 | 26 | 97.6562
678 | 147+18 | LE | 526 | 504 | 479 | 94 | 50 | 71.0227
682 | 143+18 | LE | 526 | 505 | 470 | 112 | 70 | 74.4048
686 | 139+18 | LE | 532 | 508 | 485 | 94 | 46 | 65.1042
690 | 135+18 | LE | 527 | 503 | 470 | 114 | 66 | 65.1042
694 | 131+18 | LE | 524 | 505 | 479 | 90 | 52 | 82.2368
698 | 127+18 | LE | 533 | 512 | 492 | 82 | 40 | 74.4048
702 | 123+18 | LE | 514 | 500 | 476 | 76 | 48 | 111.6071
706 | 119+18 | LE | 526 | 502 | 499 | 54 | 6 | 65.1042
710 | 115+18 | LE | 532 | 506 | 483 | 98 | 46 | 60.0962
Rodovia: BR-476
Sentido: Porto Alegre
Trecho: Rua Francisco H. até Irene Dutra
R =

## IreneFxExterna
DETERMINAÇÃO DAS DEFLEXÕES RECUPERÁVEIS
DO PAVIMENTO COM A VIGA BENKELMAN
VIGA Nº : | [6 empty] | Data: 12/03/03
FATOR (F): |  | a b | -2
|  | CONFIG. DA | LEITURAS (mm) |  |  | DEFLEXÃO | DEFLEXÃO | RAIO
ESTAÇÃO | ESTACA | SEÇÃO TRANS | INICIAL | INTERMED. | FINAL | D0 = (L0 - LF) x F | D25 = (L25 - LF) x F | 6250
| (PROJETO) |  | (L0) | (L25) | (LF) | (D0) | (D25) | 2(D0 - D25)
600 | 229+18 | LD | 550 | 515 | 495 | 110 | 40 | 44.6429
604 | 225+18 | LD | 519 | 505 | 489 | 60 | 32 | 111.6071
608 | 221+18 | LD | 510 | 500 | 474 | 72 | 52 | 156.25
612 | 217+18 | LD | 513 | 500 | 495 | 36 | 10 | 120.1923
616 | 213+18 | LD | 532 | 511 | 480 | 104 | 62 | 74.4048
620 | 209+18 | LD | 539 | 512 | 505 | 68 | 14 | 57.8704
624 | 205+18 | LD | 523 | 505 | 489 | 68 | 32 | 86.8056
628 | 201+18 | LD | 526 | 510 | 492 | 68 | 36 | 97.6562
632 | 197+18 | LD | 523 | 508 | 490 | 66 | 36 | 104.1667
636 | 193+18 | LD | 514 | 510 | 489 | 50 | 42 | 390.625
640 | 189+18 | LD | 531 | 510 | 495 | 72 | 30 | 74.4048 | 80.2759 | 19.3001 | 99.5759 | 94.8588 | 63.1744 | 31.6844
644 | 185+18 | LD | 524 | 506 | 500 | 48 | 12 | 86.8056 | 138.1761
648 | 181+18 | LD | 542 | 521 | 505 | 74 | 32 | 74.4048
652 | 177+18 | LD | 529 | 509 | 482 | 94 | 54 | 78.125
656 | 173+18 | LD | 544 | 513 | 491 | 106 | 44 | 50.4032
660 | 169+18 | LD | 529 | 510 | 480 | 98 | 60 | 82.2368
664 | 165+18 | LD | 532 | 509 | 500 | 64 | 18 | 67.9348
668 | 161+18 | LD | 525 | 515 | 485 | 80 | 60 | 156.25
672 | 157+18 | LD | 530 | 510 | 490 | 80 | 40 | 78.125
676 | 153+18 | LD | 531 | 510 | 488 | 86 | 44 | 74.4048
680 | 149+18 | LD | 534 | 512 | 480 | 108 | 64 | 71.0227
684 | 145+18 | LD | 543 | 505 | 489 | 108 | 32 | 41.1184
688 | 141+18 | LD | 523 | 500 | 482 | 82 | 36 | 67.9348
692 | 137+18 | LD | 522 | 506 | 469 | 106 | 74 | 97.6562
696 | 133+18 | LD | 516 | 501 | 472 | 88 | 58 | 104.1667
700 | 129+18 | LD | 519 | 501 | 475 | 88 | 52 | 86.8056
704 | 125+18 | LD | 532 | 505 | 489 | 86 | 32 | 57.8704
708 | 121+18 | LD | 530 | 506 | 491 | 78 | 30 | 65.1042
712 | 117+18 | LD | 520 | 503 | 480 | 80 | 46 | 91.9118
Rodovia: BR-476
Sentido: Porto Alegre
Trecho: Rua Francisco H. até Irene Dutra
R =